## Linhas e Colunas
ANÁLISE DE VISCOSIDADE E DENSIDADE DE LICOR DE BAGAÇO DE CANA DE AÇÚCAR PRÉ-TRATADO
Amostra | Tempo (min) | TEMPERATURA = 20ºC |  | TEMPERATURA = 25ºC |  | TEMPERATURA = 30ºC |  | TEMPERATURA = 35ºC |  | TEMPERATURA = 40ºC |  | TEMPERATURA = 45ºC |  | TEMPERATURA = 50ºC |  | TEMPERATURA = 55ºC |  | TEMPERATURA = 60ºC
|  | Viscosidade Dinâmica (h) mPa.s | Densidade (r) g/cm3 | Viscosidade Dinâmica (h) mPa.s | Densidade (r) g/cm3 | Viscosidade Dinâmica (h) mPa.s | Densidade (r) g/cm3 | Viscosidade Dinâmica (h) mPa.s | Densidade (r) g/cm3 | Viscosidade Dinâmica (h) mPa.s | Densidade (r) g/cm3 | Viscosidade Dinâmica (h) mPa.s | Densidade (r) g/cm3 | Viscosidade Dinâmica (h) mPa.s | Densidade (r) g/cm3 | Viscosidade Dinâmica (h) mPa.s | Densidade (r) g/cm3 | Viscosidade Dinâmica (h) mPa.s | Densidade (r) g/cm3
1%10%-1 a | 0 | 1.2061 | 1.0163 | 1.0821 | 1.0149 | 0.95645 | 1.0132 |  |  | 0.79985 | 1.0102 |  |  | 0.64502 | 1.0061 |  |  | 0.58653 | 1
1%10%-1 b |  | 1.1668 | 1.0163 | 1.0769 | 1.0151 | 0.96068 | 1.01333 |  |  | 0.80009 | 1.0092 |  |  | 0.64675 | 1.0048 |  |  | 0.58645 | 0.9999
1%10%-1 c |  | 1.1728 | 1.0161 | 1.0946 | 1.0149 | 0.9607 | 1.0134 |  |  | 0.80016 | 1.0093 |  |  | 0.64528 | 1.0048 |  |  | 0.58629 | 0.9999
1%10%-5 a | 15 | [8 empty] | 0.80391 | 1.0122 |  |  | 0.71513 | 1.0074 |  |  | 0.58936 | 1.0025
1%10%-5 b | [9 empty] | 0.804 | 1.0124 |  |  | 0.68081 | 1.0075 |  |  | 0.58909 | 1.0027
1%10%-5 c | [9 empty] | 0.80397 | 1.0123 |  |  | 0.68088 | 1.0076 |  |  | 0.58928 | 1.0029
1%10%-9 a | 30 | 1.2156 | 1.0192 | 1.1001 | 1.0164 | 0.97934 | 1.0157 |  |  | 0.81425 | 1.0117 |  |  | 0.69231 | 1.0071 |  |  | 0.61025 | 1.0026
1%10%-9 b |  | 1.2111 | 1.0192 | 1.1069 | 1.0164 | 0.97539 | 1.016 |  |  | 0.81401 | 1.0119 |  |  | 0.69432 | 1.0073 |  |  | 0.59674 | 1.0022
1%10%-9 c |  | 1.2132 | 1.0191 | 1.1025 | 1.0164 | 0.98062 | 1.0158 |  |  | 0.81367 | 1.012 |  |  | 0.69671 | 1.0075 |  |  | 0.59569 | 1.0023
1%10%-13 a | 45 | [8 empty] | 0.77861 | 1.0063 |  |  | 0.66228 | 1.0018 |  |  | 0.58903 | 0.9977
1%10%-13 b | [9 empty] | 0.77885 | 1.0065 |  |  | 0.66234 | 1.002 |  |  | 0.57528 | 0.9974
1%10%-13 c | [9 empty] | 0.78231 | 1.0068 |  |  | 0.66517 | 1.0021 |  |  | 0.57486 | 0.9975
1%10%-17 a | 60 | 1.2906 | 1.0191 | 1.0809 | 1.0176 | 1.0406 | 1.0162 |  |  | 0.80899 | 1.0121 |  |  | 0.70944 | 1.0078 |  |  | 0.59255 | 1.0025
1%10%-17 b |  | 1.2599 | 1.0191 | 1.0829 | 1.0176 | 1.0129 | 1.0165 |  |  | 0.80765 | 1.0122 |  |  | 0.68747 | 1.0079 |  |  | 0.59416 | 1.0023
1%10%-17 c |  | 1.2216 | 1.0191 | 1.0899 | 1.0175 | 0.98356 | 1.0164 |  |  | 0.80495 | 1.0123 |  |  | 0.6809 | 1.0078 |  |  | 0.59616 | 1.0023
1%10%-21 a | 90 | [8 empty] | 0.85207 | 1.0187 |  |  | 0.72579 | 1.0141 |  |  | 0.63311 | 1.0102
1%10%-21 b | [9 empty] | 0.85104 | 1.0189 |  |  | 0.72935 | 1.0143 |  |  | 0.63485 | 1.0099
1%10%-21 c | [9 empty] | 0.85102 | 1.0192 |  |  | 0.73104 | 1.0143 |  |  | 0.63371 | 1.0098
1%10%-25 a | 120 | 1.2129 | 1.0199 | 1.0874 | 1.0186 | 0.9752 | 1.0166 |  |  | 0.80661 | 1.0126 |  |  | 0.68526 | 1.0081 |  |  | 0.61366 | 1.0032
1%10%-25 b |  | 1.2221 | 1.0199 | 1.0898 | 1.0187 | 0.97742 | 1.0167 |  |  | 0.8074 | 1.0126 |  |  | 0.68571 | 1.0081 |  |  | 0.61369 | 1.003
1%10%-25 c |  | 1.2285 | 1.02 | 1.0918 | 1.0187 | 0.97999 | 1.0167 |  |  | 0.80759 | 1.0126 |  |  | 0.696 | 1.0082 |  |  | 0.61372 | 1.0031
1%10%-29 a | 150 | 1.2229 | 1.0207 | 1.08 | 1.0193 | 0.97205 | 1.0175 |  |  | 0.80766 | 1.0134 |  |  | 0.68649 | 1.0089 |  |  | 0.60348 | 1.0041
1%10%-29 b |  | 1.2207 | 1.0207 | 1.0791 | 1.0193 | 0.97181 | 1.0175 |  |  | 0.80732 | 1.0136 |  |  | 0.68521 | 1.0089 |  |  | 0.60377 | 1.0045
1%10%-29 c |  | 1.22 | 1.0207 | 1.0769 | 1.0193 | 0.97158 | 1.0175 |  |  | 0.80743 | 1.0135 |  |  | 0.68487 | 1.0089 |  |  | 0.60412 | 1.0044

## Com Temperatura
ANÁLISE DE VISCOSIDADE E DENSIDADE DE LICOR DE BAGAÇO DE CANA DE AÇÚCAR PRÉ-TRATADO
Amostra | Tempo (min) | TEMPERATURA = 20ºC |  | TEMPERATURA = 25ºC |  | TEMPERATURA = 30ºC |  | TEMPERATURA = 35ºC |  | TEMPERATURA = 40ºC |  | TEMPERATURA = 45ºC |  | TEMPERATURA = 50ºC |  | TEMPERATURA = 55ºC |  | TEMPERATURA = 60ºC
|  | Viscosidade Dinâmica (h) mPa.s | Densidade (r) g/cm3 | Viscosidade Dinâmica (h) mPa.s | Densidade (r) g/cm3 | Viscosidade Dinâmica (h) mPa.s | Densidade (r) g/cm3 | Viscosidade Dinâmica (h) mPa.s | Densidade (r) g/cm3 | Viscosidade Dinâmica (h) mPa.s | Densidade (r) g/cm3 | Viscosidade Dinâmica (h) mPa.s | Densidade (r) g/cm3 | Viscosidade Dinâmica (h) mPa.s | Densidade (r) g/cm3 | Viscosidade Dinâmica (h) mPa.s | Densidade (r) g/cm3 | Viscosidade Dinâmica (h) mPa.s | Densidade (r) g/cm3
1%10%-1 a | 0 | 1.2061 | 1.0163 | 1.0821 | 1.0149 | 0.95645 | 1.0132 |  |  | 0.79985 | 1.0102 |  |  | 0.64502 | 1.0061 |  |  | 0.58653 | 1
1%10%-1 b |  | 1.1668 | 1.0163 | 1.0769 | 1.0151 | 0.96068 | 1.01333 |  |  | 0.80009 | 1.0092 |  |  | 0.64675 | 1.0048 |  |  | 0.58645 | 0.9999
1%10%-1 c |  | 1.1728 | 1.0161 | 1.0946 | 1.0149 | 0.9607 | 1.0134 |  |  | 0.80016 | 1.0093 |  |  | 0.64528 | 1.0048 |  |  | 0.58629 | 0.9999
1%10%-5 a | 15 | [8 empty] | 0.80391 | 1.0122 |  |  | 0.71513 | 1.0074 |  |  | 0.58936 | 1.0025
1%10%-5 b | [9 empty] | 0.804 | 1.0124 |  |  | 0.68081 | 1.0075 |  |  | 0.58909 | 1.0027
1%10%-5 c | [9 empty] | 0.80397 | 1.0123 |  |  | 0.68088 | 1.0076 |  |  | 0.58928 | 1.0029
1%10%-9 a | 30 | 1.2156 | 1.0192 | 1.1001 | 1.0164 | 0.97934 | 1.0157 |  |  | 0.81425 | 1.0117 |  |  | 0.69231 | 1.0071 |  |  | 0.61025 | 1.0026
1%10%-9 b |  | 1.2111 | 1.0192 | 1.1069 | 1.0164 | 0.97539 | 1.016 |  |  | 0.81401 | 1.0119 |  |  | 0.69432 | 1.0073 |  |  | 0.59674 | 1.0022
1%10%-9 c |  | 1.2132 | 1.0191 | 1.1025 | 1.0164 | 0.98062 | 1.0158 |  |  | 0.81367 | 1.012 |  |  | 0.69671 | 1.0075 |  |  | 0.59569 | 1.0023
1%10%-13 a | 45 | [8 empty] | 0.77861 | 1.0063 |  |  | 0.66228 | 1.0018 |  |  | 0.58903 | 0.9977
1%10%-13 b | [9 empty] | 0.77885 | 1.0065 |  |  | 0.66234 | 1.002 |  |  | 0.57528 | 0.9974
1%10%-13 c | [9 empty] | 0.78231 | 1.0068 |  |  | 0.66517 | 1.0021 |  |  | 0.57486 | 0.9975
1%10%-17 a | 60 | 1.2906 | 1.0191 | 1.0809 | 1.0176 | 1.0406 | 1.0162 |  |  | 0.80899 | 1.0121 |  |  | 0.70944 | 1.0078 |  |  | 0.59255 | 1.0025
1%10%-17 b |  | 1.2599 | 1.0191 | 1.0829 | 1.0176 | 1.0129 | 1.0165 |  |  | 0.80765 | 1.0122 |  |  | 0.68747 | 1.0079 |  |  | 0.59416 | 1.0023
1%10%-17 c |  | 1.2216 | 1.0191 | 1.0899 | 1.0175 | 0.98356 | 1.0164 |  |  | 0.80495 | 1.0123 |  |  | 0.6809 | 1.0078 |  |  | 0.59616 | 1.0023
1%10%-21 a | 90 | [8 empty] | 0.85207 | 1.0187 |  |  | 0.72579 | 1.0141 |  |  | 0.63311 | 1.0102
1%10%-21 b | [9 empty] | 0.85104 | 1.0189 |  |  | 0.72935 | 1.0143 |  |  | 0.63485 | 1.0099
1%10%-21 c | [9 empty] | 0.85102 | 1.0192 |  |  | 0.73104 | 1.0143 |  |  | 0.63371 | 1.0098
1%10%-25 a | 120 | 1.2129 | 1.0199 | 1.0874 | 1.0186 | 0.9752 | 1.0166 |  |  | 0.80661 | 1.0126 |  |  | 0.68526 | 1.0081 |  |  | 0.61366 | 1.0032
1%10%-25 b |  | 1.2221 | 1.0199 | 1.0898 | 1.0187 | 0.97742 | 1.0167 |  |  | 0.8074 | 1.0126 |  |  | 0.68571 | 1.0081 |  |  | 0.61369 | 1.003
1%10%-25 c |  | 1.2285 | 1.02 | 1.0918 | 1.0187 | 0.97999 | 1.0167 |  |  | 0.80759 | 1.0126 |  |  | 0.696 | 1.0082 |  |  | 0.61372 | 1.0031
1%10%-29 a | 150 | 1.2229 | 1.0207 | 1.08 | 1.0193 | 0.97205 | 1.0175 |  |  | 0.80766 | 1.0134 |  |  | 0.68649 | 1.0089 |  |  | 0.60348 | 1.0041
1%10%-29 b |  | 1.2207 | 1.0207 | 1.0791 | 1.0193 | 0.97181 | 1.0175 |  |  | 0.80732 | 1.0136 |  |  | 0.68521 | 1.0089 |  |  | 0.60377 | 1.0045
1%10%-29 c |  | 1.22 | 1.0207 | 1.0769 | 1.0193 | 0.97158 | 1.0175 |  |  | 0.80743 | 1.0135 |  |  | 0.68487 | 1.0089 |  |  | 0.60412 | 1.0044